## toUS
Seq_Number | AtlasID | Hyb_Mfr_SN | Chip_Site | ASIC_ID | Defect_type | Status | Date(yymmdd)
1 | 2022004000330 | 708 | M08 | Z40801-W08-240 | NegativeOffset+ | To US | 031217
2 | 2022004000331 | 732 | M00 | Z40671-W04-118 | NegativeOffset+ | To US | 031217
3 | 2022004000332 | 754 | S01 | Z40617-W15-058 | NegativeOffset+ | To US | 031217
4 | 2022004000333 | 763 | S12 | Z40860-W01-116 | AbnormalCal.Line | To US | 031217
5 | 2022004000334 | 783 | E05 | Z40800-W07-062 | AbnormalCal.Line | To US | 031217
6 | 2022004000335 | 792 | M00 | Z40860-W02-205 | NegativeOffset+ | To US | 031217
|  | 792 | S01 | Z40860-W02-206 | HighOffset-
7 | 2022004000336 | 856 | S03 | Z40800-W10-086 | NegativeOffset- | To US | 031217
8 | 2022004000337 | 868 | S09 | Z40800-W11-040 | NegativeOffset0 | To US | 031217
9 | 2022004000338 | 1070 | S02 | Z41125-W07-056 | LowGain+ | To US | 031217
10 | 2022004000339 | 1152 | E13 | Z41087-W10-038 | AbnormalCal.Line | To US | 031217
11 | 2022004000340 | 1155 | M08 | Z41087-W11-209 | NegativeOffset- | To US | 031217
12 | 2022004000341 | 1186 | M00 | Z41088-W15-065 | LowGain- | To US | 031217
13 | 2022004000342 | 1786 | E05 | Z41083-W08-053 | NegativeOffset+ | To US | 031217
14 | 2022004000343 | 1802 | S03 | Z40803-W09-181 | TOKEN | To US | 031217
15 | 2022004000344 | 250 | S10 | Z39993-W09-100 | LGS | To US | 031224 | Full PA-chip bonds
16 | 2022004000345 | 270 | S02 | Z39993-W22-070 | TrimLoadingFail | To US | 031224 | Full PA-chip bonds
17 | 2022004000346 | 278 | M00 | Z39693-W08-222 | DEAD | To US | 031224 | Full PA-chip bonds
18 | 2022004000347 | 280 | S04 | Z40859-W07-212 | NegativeOffset+ | To US | 031224 | Full PA-chip bonds
19 | 2022004000348 | 339 | S01 | Z40617-W23-143 | AbnormalCal.Line | To US | 031224 | Full PA-chip bonds
20 | 2022004000349 | 341 | S10 | Z40859-W08-105 | LGS | To US | 031224 | Full PA-chip bonds
21 | 2022004000350 | 357 | S10 | Z40859-W20-163 | DEAD | To US | 031224 | Full PA-chip bonds
22 | 2022004000351 | 362 | S03 | Z40617-W08-075 | LGS | To US | 031224 | Full PA-chip bonds
23 | 2022004000352 | 363 | S10 | Z40859-W16-091 | LGS | To US | 031224 | Full PA-chip bonds
24 | 2022004000353 | 393 | S04 | Z40617-W09-234 | AbnormalCal.Line | To US | 031224 | Full PA-chip bonds
25 | 2022004000354 | 399 | E05 | Z40859-W15-196 | DEAD | To US | 031224 | Full PA-chip bonds
26 | 2022004000355 | 407 | E05 | Z40617-W01-246 | LGS | To US | 031224 | Full PA-chip bonds
27 | 2022004000356 | 701 | S11 | Z41037-W11-232 | NegativeOffset+ | To US | 031224
28 | 2022004000357 | 786 | E05 | Z41037-W10-174 | LGS | To US | 031224
29 | 2022004000358 | 894 | S10 | Z40800-W12-176 | NegativeOffset- | To US | 031224
30 | 2022004000359 | 949 | S02 | Z40801-W12-182 | LGS | To US | 031224
|  | 949 | S04 | Z40801-W12-190 | HighOffset-
31 | 2022004000360 | 1038 | S09 | Z40603-W22-180 | NegativeOffset+ | To US | 031224
32 | 2022004000361 | 1080 | M00 | Z41125-W10-085 | LGS | To US | 031224
33 | 2022004000362 | 1260 | E13 | Z41037-W17-042 | DEAD | To US | 031224
| 2022004000362 | 1260 | E13 | Z41037-W10-011 | HighOffset- | To US | 031224
34 | 2022004000363 | 1295 | S10 | Z41083-W06-014 | SAW | To US | 031224
35 | 2022004000364 | 1359 | E05 | Z41089-W04-020 | LGS | To US | 031224
36 | 2022004000365 | 1403 | S01 | Z41083-W02-083 | LGS | To US | 031224
37 | 2022004000366 | 1413 | S04 | Z41083-W01-029 | AbnormalCal.Line | To US | 031224
38 | 2022004000367 | 1422 | S04 | Z41036-W08-062 | TrimLoadingFail | To US | 031224
39 | 2022004000368 | 1425 | E05 | Z41036-W17-087 | SAW | To US | 031224
40 | 2022004000369 | 1431 | M00 | Z41036-W17-126 | NegativeOffset+ | To US | 031224
41 | 2022004000370 | 1477 | S11 | Z41036-W16-188 | TOKEN | To US | 031224
|  | 1477 | S12 | Z41036-W16-189 | TOKEN
42 | 2022004000371 | 1598 | S11 | Z41037-W09-141 | TOKEN | To US | 031224
43 | 2022004000372 | 1622 | S12 | Z41037-W06-035 | NegativeOffset+ | To US | 031224
44 | 2022004000373 | 1623 | E05 | Z41037-W06-053 | AbnormalCal.Line | To US | 031224
45 | 2022004000374 | 1633 | S01 | Z40919-W11-176 | NegativeOffset+ | To US | 031224
46 | 2022004000375 | 1637 | E13 | Z40919-W12-121 | LGS | To US | 031224
47 | 2022004000376 | 1642 | S04 | Z40973-W11-032 | BLG | To US | 031224
|  | 1642 | S09 | Z40973-W11-047 | NegativeOffset+
48 | 2022004000377 | 1645 | S10 | Z40973-W11-149 | LGS | To US | 031224
49 | 2022004000378 | 1651 | S04 | Z40973-W18-035 | .EDGE/COMP | To US | 031224
50 | 2022004000379 | 1663 | S11 | Z40973-W20-139 | LGS | To US | 031224
51 | 2022004000380 | 1664 | S12 | Z41084-W07-040 | NegativeOffset+ | To US | 031224
52 | 2022004000381 | 1684 | S12 | Z40973-W19-046 | NegativeOffset- | To US | 031224
53 | 2022004000382 | 1689 | S11 | Z41084-W09-087 | TrimLoadingFail | To US | 031224
54 | 2022004000383 | 1690 | S09 | Z41084-W09-117 | LGS | To US | 031224
55 | 2022004000384 | 1700 | S03 | Z40973-W20-234 | BLG | To US | 031224
|  | 1700 | S04 | Z40973-W20-235 | BLG
|  | 1700 | E13 | Z40973-W20-248 | TOKEN
56 | 2022004000385 | 1733 | S09 | Z41084-W10-198 | LGS | To US | 031224

## 2003.12.25 (2)
Seq_number | AtlasID | Hyb_Mfr_SN |  | Chip_Site | ASIC_ID | Defect_type | Status | Date(yymmdd)
1 |  | JK0005 |  | S03 | Z39992-W17-045 | NegativeOffset+ | module
2 |  | 2 |  | S09 | Z39993-W03-143 | TrimLoadingFail | module
3 |  | 20 |  | M00 | Z39993-W07-182 | NegativeOffset+ | module
4 |  | 21 |  | M00 | Z39993-W07-215 | STUCK | Full
5 |  | 22 |  | S02 | Z39993-W04-009 | .large gain | module
6 |  | 249 |  | S12 | Z39993-W09-070 | DEAD | Full
7 |  | 250 | 344 | S10 | Z39993-W09-100 | LGS | Full
8 |  | 280 | 347 | S04 | Z40859-W07-212 | NegativeOffset+ | Full
9 |  | 292 |  | S12 | Z40859-W05-211 | STUCK | Full
10 |  | 339 | 348 | S01 | Z40617-W23-143 | AbnormalCal.Line | Full
11 |  | 341 | 349 | S10 | Z40859-W08-105 | LGS | Full
12 |  | 357 | 350 | S10 | Z40859-W20-163 | DEAD | Full
13 |  | 359 |  | S09 | Z40859-W20-241 | DEAD | Full
14 |  | 360 |  | S09 | Z40617-W08-050 | STUCK | Full
15 |  | 362 | 351 | S03 | Z40617-W08-075 | LGS | Full
16 |  | 363 | 352 | S10 | Z40859-W16-091 | LGS | Full
17 |  | 393 | 353 | S04 | Z40617-W09-234 | AbnormalCal.Line | Full
18 |  | 399 | 354 | E05 | Z40859-W15-196 | DEAD | Full
19 |  | 405 |  | S12 | Z40617-W01-104 | LGS | Full
20 |  | 407 | 355 | E05 | Z40617-W01-246 | LGS | Full
21 |  | 552 |  | S01 | Z40615-W21-155 | AbnormalCal.Line | replaced
22 |  | 557 |  | M00 | Z40615-W20-233 | DEAD | 発見出来ず |  | 1
|  | 557 |  | M08 | Z40615-W21-004 | DEAD
23 |  | 558 |  | S04 | Z40615-W21-059 | DEAD | 発見出来ず 2 |  | 2
24 |  | 559 |  | M08 | Z40617-W02-116 | LGS | replaced
25 |  | 571 |  | E05 | Z40617-W18-014 | LGS | replaced
26 |  | 573 |  | S04 | Z40617-W18-143 | LGS | replaced
27 |  | 577 |  | S04 | Z40617-W19-177 | LGS | LGS
28 |  | 585 |  | S11 | Z40615-W22-232 | LGS | LGS
29 |  | 590 |  | M08 | Z40615-W23-145 | HighOffset- | replaced
30 |  | 591 |  | M08 | Z40615-W23-193 | HighOffset | replaced
31 |  | 599 |  | S12 | Z40862-W05-162 | STUCK | Full
32 |  | 639 |  | E13 | Z40615-W21-144 | DEAD | replaced
33 |  | 642 |  | S12 | Z40860-W04-198 | NegativeOffset+ | replaced
34 |  | 643 |  | S02 | Z40860-W04-209 | NegativeOffset- | replaced
35 |  | 645 |  | S11 | Z40860-W08-085 | LGS | replaced
36 |  | 648 |  | S02 | Z40860-W08-109 | LGS | replaced
37 |  | 690 |  | M00 | Z40617-W11-140 | DEAD | replaced
|  | 690 |  | S10 | Z40617-W11-187 | DEAD | replaced
|  | 690 |  | E13 | Z40617-W11-196 | DEAD | replaced
38 |  | 697 |  | E13 | Z40617-W12-120 | LGS | LGS
39 |  | 701 | 356 | S11 | Z41037-W11-232 | NegativeOffset+ | 発見出来ず 3 |  | 3
40 | 2022004000330 | 708 |  | M08 | Z40801-W08-240 | NegativeOffset+ | To US | 031217
41 |  | 714 |  | S09 | Z40801-W09-046 | DEAD | replaced
42 |  | 714 |  | S10 | Z40801-W09-047 | DEAD | replaced
43 |  | 720 |  | E05 | Z40617-W21-154 | LGS | LGS
44 |  | 723 |  | M08 | Z40671-W21-251 | DEAD | replaced
45 | 2022004000331 | 732 |  | M00 | Z40671-W04-118 | NegativeOffset+ | To US | 031217
46 |  | 736 |  | S11 | Z40617-W05-019 | LGS | LGS
47 |  | 741 |  | S03 | Z40860-W01-018 | STUCK | STUCK
48 |  | 745 |  | S04 | Z40617-W14-068 | STUCK | replaced
49 |  | 745 |  | S12 | Z40617-W14-082 | DEAD | replaced
50 |  | 749 |  | S11 | Z40617-W14-161 | LGS | LGS
51 |  | 753 |  | S02 | Z41087-W01-017 | LGS | LGS
|  | 753 |  | S03 | Z41087-W01-019 | LGS | LGS
52 | 2022004000332 | 754 |  | S01 | Z40617-W15-058 | NegativeOffset+ | To US | 031217
53 | 2022004000333 | 763 |  | S12 | Z40860-W01-116 | AbnormalCal.Line | To US | 031217
54 |  | 769 |  | S10 | Z40860-W02-013 | DEAD | replaced
55 |  | 776 |  | M00 | Z40800-W04-192 | DEAD | replaced
|  | 776 |  | E13 | Z40800-W04-225 | LGS | LGS
56 | 2022004000334 | 783 |  | E05 | Z40800-W07-062 | AbnormalCal.Line | To US | 031217
57 |  | 786 | 357 | E05 | Z41037-W10-174 | LGS | LGS
58 | 2022004000335 | 792 |  | M00 | Z40860-W02-205 | NegativeOffset+ | To US | 031217
|  | 792 |  | S01 | Z40860-W02-206 | HighOffset-
59 |  | 815 |  | S04 | Z40603-W20-167 | STUCK | replaced
60 | 2022004000336 | 856 |  | S03 | Z40800-W10-086 | NegativeOffset- | To US | 031217
61 | 2022004000337 | 868 |  | S09 | Z40800-W11-040 | NegativeOffset0 | To US | 031217
62 |  | 894 | 358 | S10 | Z40800-W12-176 | NegativeOffset- | _________PA |  | 1
63 |  | 895 |  | S11 | Z41124-W23-116 | BLG | BLG
64 |  | 925 |  | S11 | Z40801-W10-185 | LGS | LGS
65 |  | 933 |  | S04 | Z40801-W11-251 | LGS | LGS
66 |  | 949 | 359 | S02 | Z40801-W12-182 | LGS | LGS
|  | 949 | 359 | S04 | Z40801-W12-190 | HighOffset- | _________PA |  | 2
67 |  | 958 |  | M08 | Z40801-W12-221 | LGS | LGS
68 |  | 992 |  | S04 | Z40801-W08-052 | LGS | LGS
69 |  | 1008 |  | S04 | Z40801-W08-173 | LGS | LGS
70 |  | 1038 | 360 | S09 | Z40603-W22-180 | NegativeOffset+ | _________PA |  | 3
72 |  | 1062 |  | S10 | Z40603-W25-093 | DEAD | replaced
73 |  | 1066 |  | S12 | Z41125-W05-251 | BLG | BLG
74 | 2022004000338 | 1070 |  | S02 | Z41125-W07-056 | LowGain+ | To US | 031217
75 |  | 1080 | 361 | M00 | Z41125-W10-085 | LGS | LGS
76 |  | 1133 |  | S09 | Z41087-W07-085 | SAW | module
77 | 2022004000339 | 1152 |  | E13 | Z41087-W10-038 | AbnormalCal.Line | To US | 031217
78 | 2022004000340 | 1155 |  | M08 | Z41087-W11-209 | NegativeOffset- | To US | 031217
79 |  | 1156 |  | S03 | Z41087-W10-081 | LGS | LGS
80 | 2022004000341 | 1186 |  | M00 | Z41088-W15-065 | LowGain- | To US | 031217
81 |  | 1207 |  | S10 | Z41088-W16-068 | LGS | LGS
82 |  | 1216 |  | S09 | Z40862-W13-069 | LGS | LGS
83 |  | 1245 |  | S02 | Z40860-W05-203 | STUCK | STUCK
84 |  | 1260 | 362 | E13 | Z41037-W17-042 | DEAD | Reworking at KEK
|  | 1260 | 362 | E13 | Z41037-W10-011 | HighOffset-
85 | <-Candidate | 1295 | 363 | S10 | Z41083-W06-014 | SAW |  |  | 1
86 |  | 1358 |  | E05 | Z41089-W02-219 | STUCK | replaced
87 |  | 1359 | 364 | E05 | Z41089-W04-020 | LGS | LGS
88 |  | 1403 | 365 | S01 | Z41083-W02-083 | LGS | LGS
89 |  | 1405 |  | M00 | Z41083-W01-058 | STUCK | STUCK
90 |  | 1413 | 366 | S04 | Z41083-W01-029 | AbnormalCal.Line | _________PA |  | 4
91 |  | 1417 |  | S02 | Z41089-W07-245 | STUCK | STUCK
92 |  | 1422 | 367 | S04 | Z41036-W08-062 | TrimLoadingFail | _________PA |  | 5
93 |  | 1425 | 368 | E05 | Z41036-W17-087 | SAW | _________PA |  | 6
94 |  | 1430 |  | S09 | Z41036-W17-119 | TOKEN | _________PA |  | 7
95 |  | 1431 | 369 | M00 | Z41036-W17-126 | NegativeOffset+ | _________PA |  | 8
96 |  | 1434 |  | S10 | Z41036-W19-030 | SAW | _________PA |  | 9
97 |  | 1439 |  | S12 | Z41036-W19-077 | LGS | LGS
98 |  | 1475 |  | M08 | Z41036-W16-121 | LGS | LGS
99 |  | 1477 | 370 | S11 | Z41036-W16-188 | TOKEN | _________PA |  | 10
|  | 1477 | 370 | S12 | Z41036-W16-189 | TOKEN
100 |  | 1598 | 371 | S11 | Z41037-W09-141 | TOKEN | _________PA |  | 11
101 |  | 1609 |  | M00 | Z40919-W11-003 | BLG | BLG
|  | 1609 |  | E05 | Z40919-W11-019 | BLG | BLG
102 |  | 1622 | 372 | S12 | Z41037-W06-035 | NegativeOffset+ | _________PA |  | 12
103 |  | 1623 | 373 | E05 | Z41037-W06-053 | AbnormalCal.Line | _________PA |  | 13
104 |  | 1632 |  | S09 | Z40919-W11-163 | BLG | module
105 |  | 1633 | 374 | S01 | Z40919-W11-176 | NegativeOffset+ | _________PA |  | 14
106 |  | 1636 |  | E05 | Z40919-W12-059 | BLG | BLG
107 |  | 1637 | 375 | E13 | Z40919-W12-121 | LGS | LGS
108 |  | 1642 | 376 | S04 | Z40973-W11-032 | BLG | BLG
|  | 1642 | 376 | S09 | Z40973-W11-047 | NegativeOffset+ | _________PA |  | 15
109 |  | 1645 | 377 | S10 | Z40973-W11-149 | LGS | LGS
110 |  | 1650 |  | S10 | Z40973-W18-024 | BLG | BLG
111 |  | 1651 | 378 | S04 | Z40973-W18-035 | .EDGE/COMP | _________PA |  | 16
112 |  | 1652 |  | S12 | Z40973-W18-079 | BLG | BLG
113 |  | 1659 |  | M00 | Z40973-W20-029 | BLG | BLG
|  | 1659 |  | S09 | Z40973-W20-046 | BLG | BLG
114 |  | 1663 |  | E13 | Z40973-W20-145 | BLG | BLG
|  | 1663 | 379 | S11 | Z40973-W20-139 | LGS | LGS
115 |  | 1664 | 380 | S12 | Z41084-W07-040 | NegativeOffset+ | _________PA |  | 17
116 |  | 1678 |  | S12 | Z40973-W19-017 | BLG | BLG
117 |  | 1679 |  | M00 | Z40973-W20-148 | BLG | BLG
|  | 1679 |  | S02 | Z40973-W20-152 | BLG | BLG
118 |  | 1681 |  | S03 | Z40973-W19-021 | BLG | BLG
119 |  | 1683 |  | S01 | Z40973-W20-192 | BLG | BLG
|  | 1683 |  | S02 | Z40973-W20-194 | BLG | BLG
120 |  | 1684 | 381 | S12 | Z40973-W19-046 | NegativeOffset- | _________PA |  | 18
121 |  | 1689 | 382 | S11 | Z41084-W09-087 | TrimLoadingFail | _________PA |  | 19
122 |  | 1690 | 383 | S09 | Z41084-W09-117 | LGS | LGS
123 |  | 1691 |  | S09 | Z41084-W09-142 | LGS | LGS
124 |  | 1694 |  | M00 | Z40973-W19-142 | BLG | BLG
125 |  | 1700 | 384 | S03 | Z40973-W20-234 | BLG | BLG
|  | 1700 | 384 | S04 | Z40973-W20-235 | BLG | BLG
|  | 1700 | 384 | E13 | Z40973-W20-248 | TOKEN | _________PA |  | 20
126 |  | 1733 | 385 | S09 | Z41084-W10-198 | LGS | LGS
127 |  | 1783 |  | S03 | Z41083-W08-017 | STUCK | STUCK
128 | 2022004000342 | 1786 |  | E05 | Z41083-W08-053 | NegativeOffset+ | To US | 031217
129 | 2022004000343 | 1802 |  | S03 | Z40803-W09-181 | TOKEN | To US | 031217
130 |  | 1802 |  | S11 | Z40803-W09-206 | TOKEN
131 |  | 1882 |  | S11 | Z40918-W08-194 | LGS | LGS
132 |  | 1889 |  | S10 | Z40918-W16-145 | BLG | BLG
133 |  | 1891 |  | S01 | Z40918-W16-204 | BLG | BLG
134 | <-Candidate | 1892 |  | S03 | Z40918-W16-253 | AbnormalCal.Line |  |  | 2
| 2022004000344 | 250 | S10 | Z39993-W09-100 | LGS | To US | 31224
| 2022004000347 | 280 | S04 | Z40859-W07-212 | NegativeOffset+ | To US | 31224
| 2022004000348 | 339 | S01 | Z40617-W23-143 | AbnormalCal.Line | To US | 31224
| 2022004000349 | 341 | S10 | Z40859-W08-105 | LGS | To US | 31224
| 2022004000350 | 357 | S10 | Z40859-W20-163 | DEAD | To US | 31224
| 2022004000351 | 362 | S03 | Z40617-W08-075 | LGS | To US | 31224
| 2022004000352 | 363 | S10 | Z40859-W16-091 | LGS | To US | 31224
| 2022004000353 | 393 | S04 | Z40617-W09-234 | AbnormalCal.Line | To US | 31224
| 2022004000354 | 399 | E05 | Z40859-W15-196 | DEAD | To US | 31224
| 2022004000355 | 407 | E05 | Z40617-W01-246 | LGS | To US | 31224
| 2022004000356 | 701 | S11 | Z41037-W11-232 | NegativeOffset+ | To US | 31224
| 2022004000357 | 786 | E05 | Z41037-W10-174 | LGS | To US | 31224
| 2022004000358 | 894 | S10 | Z40800-W12-176 | NegativeOffset- | To US | 31224
| 2022004000359 | 949 | S02 | Z40801-W12-182 | LGS | To US | 31224
| 2022004000359 | 949 | S04 | Z40801-W12-190 | HighOffset- | To US | 31224
| 2022004000360 | 1038 | S09 | Z40603-W22-180 | NegativeOffset+ | To US | 31224
| 2022004000361 | 1080 | M00 | Z41125-W10-085 | LGS | To US | 31224
| 2022004000362 | 1260 | E13 | Z41037-W17-042 | DEAD | To US | 31224
| 2022004000362 | 1260 | E13 | Z41037-W10-011 | HighOffset- | To US | 31224
| 2022004000363 | 1295 | S10 | Z41083-W06-014 | SAW | To US | 31224
| 2022004000364 | 1359 | E05 | Z41089-W04-020 | LGS | To US | 31224
| 2022004000365 | 1403 | S01 | Z41083-W02-083 | LGS | To US | 31224
| 2022004000366 | 1413 | S04 | Z41083-W01-029 | AbnormalCal.Line | To US | 31224
| 2022004000367 | 1422 | S04 | Z41036-W08-062 | TrimLoadingFail | To US | 31224
| 2022004000368 | 1425 | E05 | Z41036-W17-087 | SAW | To US | 31224
| 2022004000369 | 1431 | M00 | Z41036-W17-126 | NegativeOffset+ | To US | 31224
| 2022004000370 | 1477 | S11 | Z41036-W16-188 | TOKEN | To US | 31224
| 2022004000370 | 1477 | S12 | Z41036-W16-189 | TOKEN | To US | 31224
| 2022004000371 | 1598 | S11 | Z41037-W09-141 | TOKEN | To US | 31224
| 2022004000372 | 1622 | S12 | Z41037-W06-035 | NegativeOffset+ | To US | 31224
| 2022004000373 | 1623 | E05 | Z41037-W06-053 | AbnormalCal.Line | To US | 31224
| 2022004000374 | 1633 | S01 | Z40919-W11-176 | NegativeOffset+ | To US | 31224
| 2022004000375 | 1637 | E13 | Z40919-W12-121 | LGS | To US | 31224
| 2022004000376 | 1642 | S04 | Z40973-W11-032 | BLG | To US | 31224
| 2022004000376 | 1642 | S09 | Z40973-W11-047 | NegativeOffset+ | To US | 31224
| 2022004000377 | 1645 | S10 | Z40973-W11-149 | LGS | To US | 31224
| 2022004000378 | 1651 | S04 | Z40973-W18-035 | .EDGE/COMP | To US | 31224
| 2022004000379 | 1663 | S11 | Z40973-W20-139 | LGS | To US | 31224
| 2022004000380 | 1664 | S12 | Z41084-W07-040 | NegativeOffset+ | To US | 31224
| 2022004000381 | 1684 | S12 | Z40973-W19-046 | NegativeOffset- | To US | 31224
| 2022004000382 | 1689 | S11 | Z41084-W09-087 | TrimLoadingFail | To US | 31224
| 2022004000383 | 1690 | S09 | Z41084-W09-117 | LGS | To US | 31224
| 2022004000384 | 1700 | S03 | Z40973-W20-234 | BLG | To US | 31224
| 2022004000384 | 1700 | S04 | Z40973-W20-235 | BLG | To US | 31224
| 2022004000384 | 1700 | E13 | Z40973-W20-248 | TOKEN | To US | 31224
| 2022004000385 | 1733 | S09 | Z41084-W10-198 | LGS | To US | 31224

## 2003.12.25
Seq_number | AtlasID | Hyb_Mfr_SN |  | Chip_Site | ASIC_ID | Defect_type | Status | Date(yymmdd)
1 |  | JK0005 |  | S03 | Z39992-W17-045 | NegativeOffset+ | module
2 |  | 2 |  | S09 | Z39993-W03-143 | TrimLoadingFail | module
3 |  | 20 |  | M00 | Z39993-W07-182 | NegativeOffset+ | module
4 |  | 21 |  | M00 | Z39993-W07-215 | STUCK | Full
5 |  | 22 |  | S02 | Z39993-W04-009 | .large gain | module
6 |  | 249 |  | S12 | Z39993-W09-070 | DEAD | Full
7 |  | 250 | 344 | S10 | Z39993-W09-100 | LGS | Full
8 |  | 280 | 347 | S04 | Z40859-W07-212 | NegativeOffset+ | Full
9 |  | 292 |  | S12 | Z40859-W05-211 | STUCK | Full
10 |  | 339 | 348 | S01 | Z40617-W23-143 | AbnormalCal.Line | Full
11 |  | 341 | 349 | S10 | Z40859-W08-105 | LGS | Full
12 |  | 357 | 350 | S10 | Z40859-W20-163 | DEAD | Full
13 |  | 359 |  | S09 | Z40859-W20-241 | DEAD | Full
14 |  | 360 |  | S09 | Z40617-W08-050 | STUCK | Full
15 |  | 362 | 351 | S03 | Z40617-W08-075 | LGS | Full
16 |  | 363 | 352 | S10 | Z40859-W16-091 | LGS | Full
17 |  | 393 | 353 | S04 | Z40617-W09-234 | AbnormalCal.Line | Full
18 |  | 399 | 354 | E05 | Z40859-W15-196 | DEAD | Full
19 |  | 405 |  | S12 | Z40617-W01-104 | LGS | Full
20 |  | 407 | 355 | E05 | Z40617-W01-246 | LGS | Full
21 |  | 552 |  | S01 | Z40615-W21-155 | AbnormalCal.Line | replaced
22 |  | 557 |  | M00 | Z40615-W20-233 | DEAD | 発見出来ず |  | 1
|  | 557 |  | M08 | Z40615-W21-004 | DEAD
23 |  | 558 |  | S04 | Z40615-W21-059 | DEAD | 発見出来ず 2 |  | 2
24 |  | 559 |  | M08 | Z40617-W02-116 | LGS | replaced
25 |  | 571 |  | E05 | Z40617-W18-014 | LGS | replaced
26 |  | 573 |  | S04 | Z40617-W18-143 | LGS | replaced
27 |  | 577 |  | S04 | Z40617-W19-177 | LGS | LGS
28 |  | 585 |  | S11 | Z40615-W22-232 | LGS | LGS
29 |  | 590 |  | M08 | Z40615-W23-145 | HighOffset- | replaced
30 |  | 591 |  | M08 | Z40615-W23-193 | HighOffset | replaced
31 |  | 599 |  | S12 | Z40862-W05-162 | STUCK | Full
32 |  | 639 |  | E13 | Z40615-W21-144 | DEAD | replaced
33 |  | 642 |  | S12 | Z40860-W04-198 | NegativeOffset+ | replaced
34 |  | 643 |  | S02 | Z40860-W04-209 | NegativeOffset- | replaced
35 |  | 645 |  | S11 | Z40860-W08-085 | LGS | replaced
36 |  | 648 |  | S02 | Z40860-W08-109 | LGS | replaced
37 |  | 690 |  | M00 | Z40617-W11-140 | DEAD | replaced
|  | 690 |  | S10 | Z40617-W11-187 | DEAD | replaced
|  | 690 |  | E13 | Z40617-W11-196 | DEAD | replaced
38 |  | 697 |  | E13 | Z40617-W12-120 | LGS | LGS
39 |  | 701 | 356 | S11 | Z41037-W11-232 | NegativeOffset+ | 発見出来ず 3 |  | 3
40 | 2022004000330 | 708 |  | M08 | Z40801-W08-240 | NegativeOffset+ | To US | 031217
41 |  | 714 |  | S09 | Z40801-W09-046 | DEAD | replaced
42 |  | 714 |  | S10 | Z40801-W09-047 | DEAD | replaced
43 |  | 720 |  | E05 | Z40617-W21-154 | LGS | LGS
44 |  | 723 |  | M08 | Z40671-W21-251 | DEAD | replaced
45 | 2022004000331 | 732 |  | M00 | Z40671-W04-118 | NegativeOffset+ | To US | 031217
46 |  | 736 |  | S11 | Z40617-W05-019 | LGS | LGS
47 |  | 741 |  | S03 | Z40860-W01-018 | STUCK | STUCK
48 |  | 745 |  | S04 | Z40617-W14-068 | STUCK | replaced
49 |  | 745 |  | S12 | Z40617-W14-082 | DEAD | replaced
50 |  | 749 |  | S11 | Z40617-W14-161 | LGS | LGS
51 |  | 753 |  | S02 | Z41087-W01-017 | LGS | LGS
|  | 753 |  | S03 | Z41087-W01-019 | LGS | LGS
52 | 2022004000332 | 754 |  | S01 | Z40617-W15-058 | NegativeOffset+ | To US | 031217
53 | 2022004000333 | 763 |  | S12 | Z40860-W01-116 | AbnormalCal.Line | To US | 031217
54 |  | 769 |  | S10 | Z40860-W02-013 | DEAD | replaced
55 |  | 776 |  | M00 | Z40800-W04-192 | DEAD | replaced
|  | 776 |  | E13 | Z40800-W04-225 | LGS | LGS
56 | 2022004000334 | 783 |  | E05 | Z40800-W07-062 | AbnormalCal.Line | To US | 031217
57 |  | 786 | 357 | E05 | Z41037-W10-174 | LGS | LGS
58 | 2022004000335 | 792 |  | M00 | Z40860-W02-205 | NegativeOffset+ | To US | 031217
|  | 792 |  | S01 | Z40860-W02-206 | HighOffset-
59 |  | 815 |  | S04 | Z40603-W20-167 | STUCK | replaced
60 | 2022004000336 | 856 |  | S03 | Z40800-W10-086 | NegativeOffset- | To US | 031217
61 | 2022004000337 | 868 |  | S09 | Z40800-W11-040 | NegativeOffset0 | To US | 031217
62 |  | 894 | 358 | S10 | Z40800-W12-176 | NegativeOffset- | _________PA |  | 1
63 |  | 895 |  | S11 | Z41124-W23-116 | BLG | BLG
64 |  | 925 |  | S11 | Z40801-W10-185 | LGS | LGS
65 |  | 933 |  | S04 | Z40801-W11-251 | LGS | LGS
66 |  | 949 | 359 | S02 | Z40801-W12-182 | LGS | LGS
|  | 949 | 359 | S04 | Z40801-W12-190 | HighOffset- | _________PA |  | 2
67 |  | 958 |  | M08 | Z40801-W12-221 | LGS | LGS
68 |  | 992 |  | S04 | Z40801-W08-052 | LGS | LGS
69 |  | 1008 |  | S04 | Z40801-W08-173 | LGS | LGS
70 |  | 1038 | 360 | S09 | Z40603-W22-180 | NegativeOffset+ | _________PA |  | 3
72 |  | 1062 |  | S10 | Z40603-W25-093 | DEAD | replaced
73 |  | 1066 |  | S12 | Z41125-W05-251 | BLG | BLG
74 | 2022004000338 | 1070 |  | S02 | Z41125-W07-056 | LowGain+ | To US | 031217
75 |  | 1080 | 361 | M00 | Z41125-W10-085 | LGS | LGS
76 |  | 1133 |  | S09 | Z41087-W07-085 | SAW | module
77 | 2022004000339 | 1152 |  | E13 | Z41087-W10-038 | AbnormalCal.Line | To US | 031217
78 | 2022004000340 | 1155 |  | M08 | Z41087-W11-209 | NegativeOffset- | To US | 031217
79 |  | 1156 |  | S03 | Z41087-W10-081 | LGS | LGS
80 | 2022004000341 | 1186 |  | M00 | Z41088-W15-065 | LowGain- | To US | 031217
81 |  | 1207 |  | S10 | Z41088-W16-068 | LGS | LGS
82 |  | 1216 |  | S09 | Z40862-W13-069 | LGS | LGS
83 |  | 1245 |  | S02 | Z40860-W05-203 | STUCK | STUCK
84 |  | 1260 | 362 | E13 | Z41037-W17-042 | DEAD | Reworking at KEK
|  | 1260 | 362 | E13 | Z41037-W10-011 | HighOffset-
85 | <-Candidate | 1295 | 363 | S10 | Z41083-W06-014 | SAW |  |  | 1
86 |  | 1358 |  | E05 | Z41089-W02-219 | STUCK | replaced
87 |  | 1359 | 364 | E05 | Z41089-W04-020 | LGS | LGS
88 |  | 1403 | 365 | S01 | Z41083-W02-083 | LGS | LGS
89 |  | 1405 |  | M00 | Z41083-W01-058 | STUCK | STUCK
90 |  | 1413 | 366 | S04 | Z41083-W01-029 | AbnormalCal.Line | _________PA |  | 4
91 |  | 1417 |  | S02 | Z41089-W07-245 | STUCK | STUCK
92 |  | 1422 | 367 | S04 | Z41036-W08-062 | TrimLoadingFail | _________PA |  | 5
93 |  | 1425 | 368 | E05 | Z41036-W17-087 | SAW | _________PA |  | 6
94 |  | 1430 |  | S09 | Z41036-W17-119 | TOKEN | _________PA |  | 7
95 |  | 1431 | 369 | M00 | Z41036-W17-126 | NegativeOffset+ | _________PA |  | 8
96 |  | 1434 |  | S10 | Z41036-W19-030 | SAW | _________PA |  | 9
97 |  | 1439 |  | S12 | Z41036-W19-077 | LGS | LGS
98 |  | 1475 |  | M08 | Z41036-W16-121 | LGS | LGS
99 |  | 1477 | 370 | S11 | Z41036-W16-188 | TOKEN | _________PA |  | 10
|  | 1477 | 370 | S12 | Z41036-W16-189 | TOKEN
100 |  | 1598 | 371 | S11 | Z41037-W09-141 | TOKEN | _________PA |  | 11
101 |  | 1609 |  | M00 | Z40919-W11-003 | BLG | BLG
|  | 1609 |  | E05 | Z40919-W11-019 | BLG | BLG
102 |  | 1622 | 372 | S12 | Z41037-W06-035 | NegativeOffset+ | _________PA |  | 12
103 |  | 1623 | 373 | E05 | Z41037-W06-053 | AbnormalCal.Line | _________PA |  | 13
104 |  | 1632 |  | S09 | Z40919-W11-163 | BLG | module
105 |  | 1633 | 374 | S01 | Z40919-W11-176 | NegativeOffset+ | _________PA |  | 14
106 |  | 1636 |  | E05 | Z40919-W12-059 | BLG | BLG
107 |  | 1637 | 375 | E13 | Z40919-W12-121 | LGS | LGS
108 |  | 1642 | 376 | S04 | Z40973-W11-032 | BLG | BLG
|  | 1642 | 376 | S09 | Z40973-W11-047 | NegativeOffset+ | _________PA |  | 15
109 |  | 1645 | 377 | S10 | Z40973-W11-149 | LGS | LGS
110 |  | 1650 |  | S10 | Z40973-W18-024 | BLG | BLG
111 |  | 1651 | 378 | S04 | Z40973-W18-035 | .EDGE/COMP | _________PA |  | 16
112 |  | 1652 |  | S12 | Z40973-W18-079 | BLG | BLG
113 |  | 1659 |  | M00 | Z40973-W20-029 | BLG | BLG
|  | 1659 |  | S09 | Z40973-W20-046 | BLG | BLG
114 |  | 1663 |  | E13 | Z40973-W20-145 | BLG | BLG
|  | 1663 | 379 | S11 | Z40973-W20-139 | LGS | LGS
115 |  | 1664 | 380 | S12 | Z41084-W07-040 | NegativeOffset+ | _________PA |  | 17
116 |  | 1678 |  | S12 | Z40973-W19-017 | BLG | BLG
117 |  | 1679 |  | M00 | Z40973-W20-148 | BLG | BLG
|  | 1679 |  | S02 | Z40973-W20-152 | BLG | BLG
118 |  | 1681 |  | S03 | Z40973-W19-021 | BLG | BLG
119 |  | 1683 |  | S01 | Z40973-W20-192 | BLG | BLG
|  | 1683 |  | S02 | Z40973-W20-194 | BLG | BLG
120 |  | 1684 | 381 | S12 | Z40973-W19-046 | NegativeOffset- | _________PA |  | 18
121 |  | 1689 | 382 | S11 | Z41084-W09-087 | TrimLoadingFail | _________PA |  | 19
122 |  | 1690 | 383 | S09 | Z41084-W09-117 | LGS | LGS
123 |  | 1691 |  | S09 | Z41084-W09-142 | LGS | LGS
124 |  | 1694 |  | M00 | Z40973-W19-142 | BLG | BLG
125 |  | 1700 | 384 | S03 | Z40973-W20-234 | BLG | BLG
|  | 1700 | 384 | S04 | Z40973-W20-235 | BLG | BLG
|  | 1700 | 384 | E13 | Z40973-W20-248 | TOKEN | _________PA |  | 20
126 |  | 1733 | 385 | S09 | Z41084-W10-198 | LGS | LGS
127 |  | 1783 |  | S03 | Z41083-W08-017 | STUCK | STUCK
128 | 2022004000342 | 1786 |  | E05 | Z41083-W08-053 | NegativeOffset+ | To US | 031217
129 | 2022004000343 | 1802 |  | S03 | Z40803-W09-181 | TOKEN | To US | 031217
130 |  | 1802 |  | S11 | Z40803-W09-206 | TOKEN
131 |  | 1882 |  | S11 | Z40918-W08-194 | LGS | LGS
132 |  | 1889 |  | S10 | Z40918-W16-145 | BLG | BLG
133 |  | 1891 |  | S01 | Z40918-W16-204 | BLG | BLG
134 | <-Candidate | 1892 |  | S03 | Z40918-W16-253 | AbnormalCal.Line |  |  | 2

## To be replaced
Seq_number | AtlasID | Hyb_Mfr_SN | Chip_Site | ASIC_ID | Defect_type | Status | Date(yymmdd)
1 |  | JK0005 | S03 | Z39992-W17-045 | NegativeOffset+ | module
2 |  | 2 | S09 | Z39993-W03-143 | TrimLoadingFail | module
3 |  | 20 | M00 | Z39993-W07-182 | NegativeOffset+ | module
4 |  | 21 | M00 | Z39993-W07-215 | STUCK | Full
5 |  | 22 | S02 | Z39993-W04-009 | .large gain | module
6 |  | 249 | S12 | Z39993-W09-070 | DEAD | Full
7 |  | 250 | S10 | Z39993-W09-100 | LGS | Full
8 |  | 280 | S04 | Z40859-W07-212 | NegativeOffset+ | Full
9 |  | 292 | S12 | Z40859-W05-211 | STUCK | Full
10 |  | 339 | S01 | Z40617-W23-143 | AbnormalCal.Line | Full
11 |  | 341 | S10 | Z40859-W08-105 | LGS | Full
12 |  | 357 | S10 | Z40859-W20-163 | DEAD | Full
13 |  | 359 | S09 | Z40859-W20-241 | DEAD | Full
14 |  | 360 | S09 | Z40617-W08-050 | STUCK | Full
15 |  | 362 | S03 | Z40617-W08-075 | LGS | Full
16 |  | 363 | S10 | Z40859-W16-091 | LGS | Full
17 |  | 393 | S04 | Z40617-W09-234 | AbnormalCal.Line | Full
18 |  | 399 | E05 | Z40859-W15-196 | DEAD | Full
19 |  | 405 | S12 | Z40617-W01-104 | LGS | Full
20 |  | 407 | E05 | Z40617-W01-246 | LGS | Full
21 |  | 552 | S01 | Z40615-W21-155 | AbnormalCal.Line | replaced
22 |  | 557 | M00 | Z40615-W20-233 | DEAD | 発見出来ず |  | 1
|  | 557 | M08 | Z40615-W21-004 | DEAD
23 |  | 558 | S04 | Z40615-W21-059 | DEAD | 発見出来ず 2 |  | 2
24 |  | 559 | M08 | Z40617-W02-116 | LGS | replaced
25 |  | 571 | E05 | Z40617-W18-014 | LGS | replaced
26 |  | 573 | S04 | Z40617-W18-143 | LGS | replaced
27 |  | 577 | S04 | Z40617-W19-177 | LGS | LGS
28 |  | 585 | S11 | Z40615-W22-232 | LGS | LGS
29 |  | 590 | M08 | Z40615-W23-145 | HighOffset- | replaced
30 |  | 591 | M08 | Z40615-W23-193 | HighOffset | replaced
31 |  | 599 | S12 | Z40862-W05-162 | STUCK | Full
32 |  | 639 | E13 | Z40615-W21-144 | DEAD | replaced
33 |  | 642 | S12 | Z40860-W04-198 | NegativeOffset+ | replaced
34 |  | 643 | S02 | Z40860-W04-209 | NegativeOffset- | replaced
35 |  | 645 | S11 | Z40860-W08-085 | LGS | replaced
36 |  | 648 | S02 | Z40860-W08-109 | LGS | replaced
37 |  | 690 | M00 | Z40617-W11-140 | DEAD | replaced
|  | 690 | S10 | Z40617-W11-187 | DEAD | replaced
|  | 690 | E13 | Z40617-W11-196 | DEAD | replaced
38 |  | 697 | E13 | Z40617-W12-120 | LGS | LGS
39 |  | 701 | S11 | Z41037-W11-232 | NegativeOffset+ | 発見出来ず 3 |  | 3
40 | 2022004000330 | 708 | M08 | Z40801-W08-240 | NegativeOffset+ | To US | 031217
41 |  | 714 | S09 | Z40801-W09-046 | DEAD | replaced
42 |  | 714 | S10 | Z40801-W09-047 | DEAD | replaced
43 |  | 720 | E05 | Z40617-W21-154 | LGS | LGS
44 |  | 723 | M08 | Z40671-W21-251 | DEAD | replaced
45 | 2022004000331 | 732 | M00 | Z40671-W04-118 | NegativeOffset+ | To US | 031217
46 |  | 736 | S11 | Z40617-W05-019 | LGS | LGS
47 |  | 741 | S03 | Z40860-W01-018 | STUCK | STUCK
48 |  | 745 | S04 | Z40617-W14-068 | STUCK | replaced
49 |  | 745 | S12 | Z40617-W14-082 | DEAD | replaced
50 |  | 749 | S11 | Z40617-W14-161 | LGS | LGS
51 |  | 753 | S02 | Z41087-W01-017 | LGS | LGS
|  | 753 | S03 | Z41087-W01-019 | LGS | LGS
52 | 2022004000332 | 754 | S01 | Z40617-W15-058 | NegativeOffset+ | To US | 031217
53 | 2022004000333 | 763 | S12 | Z40860-W01-116 | AbnormalCal.Line | To US | 031217
54 |  | 769 | S10 | Z40860-W02-013 | DEAD | replaced
55 |  | 776 | M00 | Z40800-W04-192 | DEAD | replaced
|  | 776 | E13 | Z40800-W04-225 | LGS | LGS
56 | 2022004000334 | 783 | E05 | Z40800-W07-062 | AbnormalCal.Line | To US | 031217
57 |  | 786 | E05 | Z41037-W10-174 | LGS | LGS
58 | 2022004000335 | 792 | M00 | Z40860-W02-205 | NegativeOffset+ | To US | 031217
|  | 792 | S01 | Z40860-W02-206 | HighOffset-
59 |  | 815 | S04 | Z40603-W20-167 | STUCK | replaced
60 | 2022004000336 | 856 | S03 | Z40800-W10-086 | NegativeOffset- | To US | 031217
61 | 2022004000337 | 868 | S09 | Z40800-W11-040 | NegativeOffset0 | To US | 031217
62 |  | 894 | S10 | Z40800-W12-176 | NegativeOffset- | _________PA |  | 1
63 |  | 895 | S11 | Z41124-W23-116 | BLG | BLG
64 |  | 925 | S11 | Z40801-W10-185 | LGS | LGS
65 |  | 933 | S04 | Z40801-W11-251 | LGS | LGS
66 |  | 949 | S02 | Z40801-W12-182 | LGS | LGS
|  | 949 | S04 | Z40801-W12-190 | HighOffset- | _________PA |  | 2
67 |  | 958 | M08 | Z40801-W12-221 | LGS | LGS
68 |  | 992 | S04 | Z40801-W08-052 | LGS | LGS
69 |  | 1008 | S04 | Z40801-W08-173 | LGS | LGS
70 |  | 1038 | S09 | Z40603-W22-180 | NegativeOffset+ | _________PA |  | 3
72 |  | 1062 | S10 | Z40603-W25-093 | DEAD | replaced
73 |  | 1066 | S12 | Z41125-W05-251 | BLG | BLG
74 | 2022004000338 | 1070 | S02 | Z41125-W07-056 | LowGain+ | To US | 031217
75 |  | 1080 | M00 | Z41125-W10-085 | LGS | LGS
76 |  | 1133 | S09 | Z41087-W07-085 | SAW | module
77 | 2022004000339 | 1152 | E13 | Z41087-W10-038 | AbnormalCal.Line | To US | 031217
78 | 2022004000340 | 1155 | M08 | Z41087-W11-209 | NegativeOffset- | To US | 031217
79 |  | 1156 | S03 | Z41087-W10-081 | LGS | LGS
80 | 2022004000341 | 1186 | M00 | Z41088-W15-065 | LowGain- | To US | 031217
81 |  | 1207 | S10 | Z41088-W16-068 | LGS | LGS
82 |  | 1216 | S09 | Z40862-W13-069 | LGS | LGS
83 |  | 1245 | S02 | Z40860-W05-203 | STUCK | STUCK
84 |  | 1260 | E13 | Z41037-W17-042 | DEAD | Reworking at KEK
|  | 1260 | E13 | Z41037-W10-011 | HighOffset-
85 | <-Candidate | 1295 | S10 | Z41083-W06-014 | SAW |  |  | 1
86 |  | 1358 | E05 | Z41089-W02-219 | STUCK | replaced
87 |  | 1359 | E05 | Z41089-W04-020 | LGS | LGS
88 |  | 1403 | S01 | Z41083-W02-083 | LGS | LGS
89 |  | 1405 | M00 | Z41083-W01-058 | STUCK | STUCK
90 |  | 1413 | S04 | Z41083-W01-029 | AbnormalCal.Line | _________PA |  | 4
91 |  | 1417 | S02 | Z41089-W07-245 | STUCK | STUCK
92 |  | 1422 | S04 | Z41036-W08-062 | TrimLoadingFail | _________PA |  | 5
93 |  | 1425 | E05 | Z41036-W17-087 | SAW | _________PA |  | 6
94 |  | 1430 | S09 | Z41036-W17-119 | TOKEN | _________PA |  | 7
95 |  | 1431 | M00 | Z41036-W17-126 | NegativeOffset+ | _________PA |  | 8
96 |  | 1434 | S10 | Z41036-W19-030 | SAW | _________PA |  | 9
97 |  | 1439 | S12 | Z41036-W19-077 | LGS | LGS
98 |  | 1475 | M08 | Z41036-W16-121 | LGS | LGS
99 |  | 1477 | S11 | Z41036-W16-188 | TOKEN | _________PA |  | 10
|  | 1477 | S12 | Z41036-W16-189 | TOKEN
100 |  | 1598 | S11 | Z41037-W09-141 | TOKEN | _________PA |  | 11
101 |  | 1609 | M00 | Z40919-W11-003 | BLG | BLG
|  | 1609 | E05 | Z40919-W11-019 | BLG | BLG
102 |  | 1622 | S12 | Z41037-W06-035 | NegativeOffset+ | _________PA |  | 12
103 |  | 1623 | E05 | Z41037-W06-053 | AbnormalCal.Line | _________PA |  | 13
104 |  | 1632 | S09 | Z40919-W11-163 | BLG | module
105 |  | 1633 | S01 | Z40919-W11-176 | NegativeOffset+ | _________PA |  | 14
106 |  | 1636 | E05 | Z40919-W12-059 | BLG | BLG
107 |  | 1637 | E13 | Z40919-W12-121 | LGS | LGS
108 |  | 1642 | S04 | Z40973-W11-032 | BLG | BLG
109 |  | 1642 | S09 | Z40973-W11-047 | NegativeOffset+ | _________PA |  | 15
110 |  | 1645 | S10 | Z40973-W11-149 | LGS | LGS
111 |  | 1650 | S10 | Z40973-W18-024 | BLG | BLG
112 |  | 1651 | S04 | Z40973-W18-035 | .EDGE/COMP | _________PA |  | 16
113 |  | 1652 | S12 | Z40973-W18-079 | BLG | BLG
114 |  | 1659 | M00 | Z40973-W20-029 | BLG | BLG
|  | 1659 | S09 | Z40973-W20-046 | BLG | BLG
115 |  | 1663 | E13 | Z40973-W20-145 | BLG | BLG
|  | 1663 | S11 | Z40973-W20-139 | LGS | LGS
116 |  | 1664 | S12 | Z41084-W07-040 | NegativeOffset+ | _________PA |  | 17
117 |  | 1678 | S12 | Z40973-W19-017 | BLG | BLG
118 |  | 1679 | M00 | Z40973-W20-148 | BLG | BLG
|  | 1679 | S02 | Z40973-W20-152 | BLG | BLG
119 |  | 1681 | S03 | Z40973-W19-021 | BLG | BLG
120 |  | 1683 | S01 | Z40973-W20-192 | BLG | BLG
|  | 1683 | S02 | Z40973-W20-194 | BLG | BLG
121 |  | 1684 | S12 | Z40973-W19-046 | NegativeOffset- | _________PA |  | 18
122 |  | 1689 | S11 | Z41084-W09-087 | TrimLoadingFail | _________PA |  | 19
123 |  | 1690 | S09 | Z41084-W09-117 | LGS | LGS
124 |  | 1691 | S09 | Z41084-W09-142 | LGS | LGS
125 |  | 1694 | M00 | Z40973-W19-142 | BLG | BLG
126 |  | 1700 | S03 | Z40973-W20-234 | BLG | BLG
|  | 1700 | S04 | Z40973-W20-235 | BLG | BLG
|  | 1700 | E13 | Z40973-W20-248 | TOKEN | _________PA |  | 20
127 |  | 1733 | S09 | Z41084-W10-198 | LGS | LGS
128 |  | 1783 | S03 | Z41083-W08-017 | STUCK | STUCK
129 | 2022004000342 | 1786 | E05 | Z41083-W08-053 | NegativeOffset+ | To US | 031217
130 | 2022004000343 | 1802 | S03 | Z40803-W09-181 | TOKEN | To US | 031217
131 |  | 1802 | S11 | Z40803-W09-206 | TOKEN
132 |  | 1882 | S11 | Z40918-W08-194 | LGS | LGS
133 |  | 1889 | S10 | Z40918-W16-145 | BLG | BLG
134 |  | 1891 | S01 | Z40918-W16-204 | BLG | BLG
135 | <-Candidate | 1892 | S03 | Z40918-W16-253 | AbnormalCal.Line |  |  | 2

## work (2)
number | ASIC_ID | HCOB | place | defect_type | comment | at_warm | at_cold | at_cold_20uA | replaced
1 | Z39992-W17-045 | -5 | S03 | NO+ | JK0005 | x | x |  | module | module
2 | Z39993-W03-143 | 2 | S09 | TLF |  | x | x |  | module | module
3 | Z39993-W07-182 | 20 | M00 | NO+ |  | x | x |  | module | module
4 | Z39993-W07-215 | 21 | M00 | STUCK | ch(29,30) | x | x |  | Full hybrid | Full hybrid
5 | Z39993-W04-009 | 22 | S02 | .large gain | Laser study より、calibration constantの異常。Laser では、large gainではない。 | x | x |  | module | module
6 | Z39993-W09-070 | 249 | S12 | DEAD |  | x | x | x | Full hybrid | Full hybrid
7 | Z39993-W09-100 | 250 | S10 | LGS |  | x | x | x | Full hybrid | Full hybrid
8 | Z40859-W07-212 | 280 | S04 | NO+ |  | x | x |  | Full hybrid | Full hybrid
9 | Z40859-W05-211 | 292 | S12 | STUCK | ch(1354) |  |  |  | Full hybrid | Full hybrid
10 | Z40617-W23-143 | 339 | S01 | ABC |  | x | x |  | Full hybrid | Full hybrid
11 | Z40859-W08-105 | 341 | S10 | LGS |  | x | x | x | Full hybrid | Full hybrid
12 | Z40859-W20-163 | 357 | S10 | DEAD |  | x | x | x | Full hybrid | Full hybrid
13 | Z40859-W20-241 | 359 | S09 | DEAD | Vdd short | x |  |  | Full hybrid | Full hybrid
14 | Z40617-W08-050 | 360 | S09 | STUCK | ｃｈ（979) | x | x |  | Full hybrid | Full hybrid
15 | Z40617-W08-075 | 362 | S03 | LGS |  | x | x | x | Full hybrid | Full hybrid
16 | Z40859-W16-091 | 363 | S10 | LGS |  | x | x | x | Full hybrid | Full hybrid
17 | Z40617-W09-234 | 393 | S04 | ABC |  | x | x |  | Full hybrid | Full hybrid
18 | Z40859-W15-196 | 399 | E05 | DEAD |  | x | x |  | Full hybrid | Full hybrid
19 | Z40617-W01-104 | 405 | S12 | LGS |  | OK | x | OK | Full hybrid | Full hybrid
20 | Z40617-W01-246 | 407 | E05 | LGS |  | x | x | x | Full hybrid | Full hybrid
21 | Z40615-W21-155 | 552 | S01 | ABC |  | x | x |  | replaced | replaced
22 | Z40615-W20-233 | 557 | M00 | DEAD | 557 M00+M08 deadで、data採れず
| Z40615-W21-004 | 557 | M08 | DEAD | 557 M00+M08 deadで、data採れず
23 | Z40615-W21-059 | 558 | S04 | DEAD |  | x | x
24 | Z40617-W02-116 | 559 | M08 | LGS | cold 20uA測定なくreplaceした。Cold 20uA->NGとしておく。 |  | x |  | replaced | replaced
25 | Z40617-W18-014 | 571 | E05 | LGS | cold 20uA測定なくreplaceした。Cold 20uA->NGとしておく。 |  | x |  | replaced | replaced
26 | Z40617-W18-143 | 573 | S04 | LGS | cold 20uA測定なくreplaceした。Cold 20uA->NGとしておく。 |  | x |  | replaced | replaced
27 | Z40617-W19-177 | 577 | S04 | LGS | cold 20uA測定なくreplaceを開始して、現在は、chipが無い状態。Cold 20uA->NGとしておく。 |  | x |  |  | LGS
28 | Z40615-W22-232 | 585 | S11 | LGS | cold 20uA測定なくreplaceを開始して、現在は、chipが無い状態。Cold 20uA->NGとしておく。 |  | x |  |  | LGS
29 | Z40615-W23-145 | 590 | M08 | HO- | HO @3point->Low Theshold @noise1 | x |  |  | replaced | replaced
30 | Z40615-W23-193 | 591 | M08 | HO | HOを確認できるoutput無し。 |  |  |  | replaced | replaced
31 | Z40862-W05-162 | 599 | S12 | STUCK | STUCK like :PipeLine test OKだが、noise1で、peakあり。詳しい、chが不明。交換時は、要確認。加えて、全chで、offset高め。 | x | x |  | Full hybrid | Full hybrid
32 | Z40615-W21-144 | 639 | E13 | DEAD | deadの痕跡を発見出来ず。 |  |  |  | replaced | replaced
33 | Z40860-W04-198 | 642 | S12 | NO+ | 紙のデータシートにreplace後のASICの記述発見出来ず。 | x | x |  | replaced | replaced
34 | Z40860-W04-209 | 643 | S02 | NO- | 3pointで、NOではあるが、High Gainでもあり、noise1では、thresholdは、低くでる。紙のデータシートにreplace後のASICの記述発見出来ず。 | x | x |  | replaced | replaced
35 | Z40860-W08-085 | 645 | S11 | LGS | 紙のデータシートにreplace後のASICの記述発見出来ず。 | OK | x |  | replaced | replaced
36 | Z40860-W08-109 | 648 | S02 | LGS | 紙のデータシートにreplace後のASICの記述発見出来ず。 | OK | x | OK | replaced | replaced
37 | Z40617-W11-140 | 690 | M00 | DEAD | 交換理由わからず->DEADとした。(2003.11.20) |  |  |  | replaced | replaced
| Z40617-W11-187 | 690 | S10 | DEAD | 交換理由わからず->DEADとした。(2003.11.20) |  |  |  | replaced | replaced
| Z40617-W11-196 | 690 | E13 | DEAD | 交換理由わからず->DEADとした。(2003.11.20) |  |  |  | replaced | replaced
38 | Z40617-W12-120 | 697 | E13 | LGS |  | OK | x | OK |  | LGS
39 | Z41037-W11-232 | 701 | S11 | NO+ |  | x | x
40 | Z40801-W08-240 | 708 | M08 | NO+ |  | x | x
41 | Z40801-W09-046 | 714 | S09 | DEAD |  |  |  |  | replaced | replaced
42 | Z40801-W09-047 | 714 | S10 | DEAD |  |  |  |  | replaced | replaced
43 | Z40617-W21-154 | 720 | E05 | LGS |  | OK | x | OK |  | LGS
44 | Z40671-W21-251 | 723 | M08 | DEAD |  | x | x |  | replaced | replaced
45 | Z40671-W04-118 | 732 | M00 | NO+ |  | x | x
46 | Z40617-W05-019 | 736 | S11 | LGS |  | OK | x | OK |  | LGS
47 | Z40860-W01-018 | 741 | S03 | STUCK | STUCK like :PipeLine test OKだが、noise1で、peakあり。詳しい、chが不明。交換時は、要確認。 | OK | x |  |  | STUCK
48 | Z40617-W14-068 | 745 | S04 | STUCK | #stuckcell chan 596 cell 0 @PR だけ | x | OK |  | replaced | replaced
49 | Z40617-W14-082 | 745 | S12 | DEAD | SPI原簿に記述なし。"204"の次は、"205"を使うはず。の類推。 | x | x |  | replaced | replaced
50 | Z40617-W14-161 | 749 | S11 | LGS |  | OK | x | OK |  | LGS
51 | Z41087-W01-017 | 753 | S02 | LGS |  | Ok | x | OK |  | LGS
| Z41087-W01-019 | 753 | S03 | LGS |  | OK | x | OK |  | LGS
52 | Z40617-W15-058 | 754 | S01 | NO+ |  | x | x
53 | Z40860-W01-116 | 763 | S12 | ABC |  | x | x
54 | Z40860-W02-013 | 769 | S10 | DEAD |  | x | x |  | replaced | replaced
55 | Z40800-W04-192 | 776 | M00 | DEAD |  | x | x |  | replaced | replaced
| Z40800-W04-225 | 776 | E13 | LGS | M00交換後にLGSの見逃しを再発見（未交換） | OK | x | OK |  | LGS
56 | Z40800-W07-062 | 783 | E05 | ABC |  | x | x
57 | Z41037-W10-174 | 786 | E05 | LGS |  | OK | x | x |  | LGS
58 | Z40860-W02-205 | 792 | M00 | NO+ |  | x | x
| Z40860-W02-206 | 792 |  | HO- |  | x | x
59 | Z40603-W20-167 | 815 | S04 | STUCK | ch(529) | x | x |  | replaced | replaced
60 | Z40800-W10-086 | 856 | S03 | NO- |  | x | x
61 | Z40800-W11-040 | 868 | S09 | NO0 | 3point では、NOだが、noise1は、正常。 | x | x
62 | Z40800-W12-176 | 894 | S10 | NO- | All Chip :LowGain [SPI dacing]
63 | Z41124-W23-116 | 895 | S11 | BP | All Chip :LowGain [SPI dacing] | OK | x |  |  | BP
64 | Z40801-W10-185 | 925 | S11 | LGS |  | OK | x | OK |  | LGS
65 | Z40801-W11-251 | 933 | S04 | LGS |  | OK | x | OK |  | LGS
66 | Z40801-W12-182 | 949 | S02 | LGS |  | x | x | OK |  | LGS
| Z40801-W12-190 | 949 | S04 | HO- |  | x | x
67 | Z40801-W12-221 | 958 | M08 | LGS |  | OK | x | OK |  | LGS
68 | Z40801-W08-052 | 992 | S04 | LGS |  | OK | x | OK |  | LGS
69 | Z40801-W08-173 | 1008 | S04 | LGS |  | OK | x | OK |  | LGS
70 | Z40603-W22-180 | 1038 | S09 | NO+ |  | x | x
71 |  | 1048 |  | ._HOLD(InEff) | Link0 :InEffあり
72 | Z40603-W25-093 | 1062 | S10 | DEAD | DEADなのかLGSなのか？で、DEADに分類した。 |  |  |  | replaced | replaced
73 | Z41125-W05-251 | 1066 | S12 | BP | 僅か。 | OK | x |  |  | BP
74 | Z41125-W07-056 | 1070 | S02 | LowGain+ | Gain<45mV noise1で、VT50が大きめ | x | x
75 | Z41125-W10-085 | 1080 | M00 | LGS |  | x | x | x |  | LGS
76 | Z41087-W07-085 | 1133 | S09 | SAW |  | x | x | x | module | module
77 | Z41087-W10-038 | 1152 | E13 | ABC |  | x | x
78 | Z41087-W11-209 | 1155 | M08 | NO- |  | x | x
79 | Z41087-W10-081 | 1156 | S03 | LGS |  | OK | x | OK |  | LGS
80 | Z41088-W15-065 | 1186 | M00 | LowGain- | Gain<30mV noise1で、VT50が小さめ
81 | Z41088-W16-068 | 1207 | S10 | LGS | あまり目立たない。 | OK | x | OK |  | LGS
82 | Z40862-W13-069 | 1216 | S09 | LGS |  | OK | x | OK |  | LGS
83 | Z40860-W05-203 | 1245 | S02 | STUCK | S02ch306がPLtestOKにもかかわらず、noiseで、STUCKのように見える @PRL->保留 | OK | x |  |  | STUCK
84 | Z41037-W17-042 | 1260 | E13 | DEAD | まず、DEADを交換したが、それが、HighOffset。 | x | x
| Z41037-W10-011 | 1260 | E13 | HO- | まず、DEADを交換したが、それが、HighOffset。
85 | Z41083-W06-014 | 1295 | S10 | SAW |  | x | x
86 | Z41089-W02-219 | 1358 | E05 | STUCK | 675.0 (E05) STUCK Cell | x | x |  | replaced | replaced
87 | Z41089-W04-020 | 1359 | E05 | LGS | 1359<->1360 ケーブル挿し間違いで、DAQ。データは、ReAssignしたので、そのままの表示でOK。 | x | x | x |  | LGS
88 | Z41083-W02-083 | 1403 | S01 | LGS |  | OK | x | x |  | LGS
89 | Z41083-W01-058 | 1405 | M00 | STUCK | PRのみ #stuckcell chan 45 cell 11 | x | OK |  |  | STUCK
90 | Z41083-W01-029 | 1413 | S04 | ABC |  | x | x
91 | Z41089-W07-245 | 1417 | S02 | STUCK | #stuckcell chan 172 cell 9 | x | x |  |  | STUCK
92 | Z41036-W08-062 | 1422 | S04 | TLF |  | x | x
93 | Z41036-W17-087 | 1425 | E05 | SAW |  | x | x | x
94 | Z41036-W17-119 | 1430 | S09 | .TOKEN | S09のせいで、E05+M08+S10のTOKEN errorが出ているようだ。 | x | x
95 | Z41036-W17-126 | 1431 | M00 | NO+ |  | x | x
96 | Z41036-W19-030 | 1434 | S10 | SAW |  | x | x | x
97 | Z41036-W19-077 | 1439 | S12 | LGS |  | x | x | x |  | LGS
98 | Z41036-W16-121 | 1475 | M08 | LGS |  | OK | x | OK |  | LGS
99 | Z41036-W16-188 | 1477 | S11 | .TOKEN | Chip S11 RTOKEN minimum Vdd 3.70 | x | x
| Z41036-W16-189 | 1477 | S12 | .TOKEN | Chip S12 TOKEN minimum Vdd 3.70 |  | x
100 | Z41037-W09-141 | 1598 | S11 | .TOKEN | S11のせいで、S09+S10のTOKEN errorが出ているようだ。 | x | x
101 | Z40919-W11-003 | 1609 | M00 | BP |  | x | x | x |  | BP
| Z40919-W11-019 | 1609 | E05 | BP |  | x | x | x |  | BP
102 | Z41037-W06-035 | 1622 | S12 | NO+
103 | Z41037-W06-053 | 1623 | E05 | ABC | LGSかもしれない。Noise1でABC不明瞭。 | x | x | x
104 | Z40919-W11-163 | 1632 | S09 | BP | mudule [w->OK,c->x] | OK | x | OK | module | module
105 | Z40919-W11-176 | 1633 | S01 | NO+ |  | x | x
106 | Z40919-W12-059 | 1636 | E05 | BP |  | OK | x | OK |  | BP
107 | Z40919-W12-121 | 1637 | E13 | LGS |  | OK | x | x |  | LGS
108 | Z40973-W11-032 | 1642 | S04 | BP |  | OK | x | x |  | BP
109 | Z40973-W11-047 | 1642 | S09 | NO+ |  | x | x
110 | Z40973-W11-149 | 1645 | S10 | LGS |  | OK | x | x |  | LGS
111 | Z40973-W18-024 | 1650 | S10 | BP |  | OK | x | OK |  | BP
112 | Z40973-W18-035 | 1651 | S04 | .EDGE/COMP | 常時Edga ON and/or COMP=1 になっているようだ。 | x | x
113 | Z40973-W18-079 | 1652 | S12 | BP |  | OK | x | x |  | BP
114 | Z40973-W20-029 | 1659 | M00 | BP |  | OK | x | x |  | BP
| Z40973-W20-046 | 1659 | S09 | BP |  | x | x | x |  | BP
115 | Z40973-W20-145 | 1663 | E13 | BP |  | OK | x | x |  | BP
| Z40973-W20-139 | 1663 | S11 | LGS |  | x | x | x |  | LGS
116 | Z41084-W07-040 | 1664 | S12 | NO+ |  | x | x
117 | Z40973-W19-017 | 1678 | S12 | BP |  | OK | x | x |  | BP
118 | Z40973-W20-148 | 1679 | M00 | BP |  | x | x | x |  | BP
| Z40973-W20-152 | 1679 | S02 | BP |  | OK | x | x |  | BP
119 | Z40973-W19-021 | 1681 | S03 | BP |  | OK | x | x |  | BP
120 | Z40973-W20-192 | 1683 | S01 | BP |  | x | x | x |  | BP
| Z40973-W20-194 | 1683 | S02 | BP |  | x | x | x |  | BP
121 | Z40973-W19-046 | 1684 | S12 | NO- |  | x | x
122 | Z41084-W09-087 | 1689 | S11 | TLF |  | x | x
123 | Z41084-W09-117 | 1690 | S09 | LGS |  | OK | x | x |  | LGS
124 | Z41084-W09-142 | 1691 | S09 | LGS |  | OK | x | OK |  | LGS
125 | Z40973-W19-142 | 1694 | M00 | BP |  | x | x | x |  | BP
126 | Z40973-W20-234 | 1700 | S03 | BP |  | OK | x | OK |  | BP
| Z40973-W20-235 | 1700 | S04 | BP |  | x | x | x |  | BP
| Z40973-W20-248 | 1700 | E13 | .TOKEN | Chip E13 RTOKEN minimum Vdd 3.60 | OK | x
127 | Z41084-W10-198 | 1733 | S09 | LGS |  | x | x | x |  | LGS
128 | Z41083-W08-017 | 1783 | S03 | STUCK | #stuckcell chan 472 cell 0 | x | x |  |  | STUCK
129 | Z41083-W08-053 | 1786 | E05 | NO+ |  | x | x
130 | Z40803-W09-181 | 1802 | S03 | .TOKEN | Chip S3 RTOKEN minimum Vdd 3.80 @PR + 3.60 @PRL | x | x
131 | Z40803-W09-206 | 1802 | S11 | .TOKEN | Chip S11 RTOKEN minimum Vdd 3.60 | OK | x
132 | Z40918-W08-194 | 1882 | S11 | LGS |  | OK | x | OK |  | LGS
133 | Z40918-W16-145 | 1889 | S10 | BP |  | OK | x | OK |  | BP
134 | Z40918-W16-204 | 1891 | S01 | BP |  | OK | x | OK |  | BP
135 | Z40918-W16-253 | 1892 | S03 | ABC |  | x | x

## Defect_Summary
number | ASIC_ID | HCOB | place | defect_type | comment | at_warm | at_cold | at_cold_20uA | replaced
1 | Z39992-W17-045 | -5 | S03 | NO+ | JK0005 | x | x |  | module
2 | Z39993-W03-143 | 2 | S09 | TLF |  | x | x |  | module
3 | Z39993-W07-182 | 20 | M00 | NO+ |  | x | x |  | module
4 | Z39993-W07-215 | 21 | M00 | STUCK | ch(29,30) | x | x |  | Full hybrid
5 | Z39993-W04-009 | 22 | S02 | .large gain | Laser study より、calibration constantの異常。Laser では、large gainではない。 | x | x |  | module
6 | Z39993-W09-070 | 249 | S12 | DEAD |  | x | x | x | Full hybrid
7 | Z39993-W09-100 | 250 | S10 | LGS |  | x | x | x | Full hybrid
8 | Z40859-W07-212 | 280 | S04 | NO+ |  | x | x |  | Full hybrid
9 | Z40859-W05-211 | 292 | S12 | STUCK | ch(1354) |  |  |  | Full hybrid
10 | Z40617-W23-143 | 339 | S01 | ABC |  | x | x |  | Full hybrid
11 | Z40859-W08-105 | 341 | S10 | LGS |  | x | x | x | Full hybrid
12 | Z40859-W20-163 | 357 | S10 | DEAD |  | x | x | x | Full hybrid
13 | Z40859-W20-241 | 359 | S09 | DEAD | Vdd short | x |  |  | Full hybrid
14 | Z40617-W08-050 | 360 | S09 | STUCK | ｃｈ（979) | x | x |  | Full hybrid
15 | Z40617-W08-075 | 362 | S03 | LGS |  | x | x | x | Full hybrid
16 | Z40859-W16-091 | 363 | S10 | LGS |  | x | x | x | Full hybrid
17 | Z40617-W09-234 | 393 | S04 | ABC |  | x | x |  | Full hybrid
18 | Z40859-W15-196 | 399 | E05 | DEAD |  | x | x |  | Full hybrid
19 | Z40617-W01-104 | 405 | S12 | LGS |  | OK | x | OK | Full hybrid
20 | Z40617-W01-246 | 407 | E05 | LGS |  | x | x | x | Full hybrid
21 | Z40615-W21-155 | 552 | S01 | ABC |  | x | x |  | replaced
22 | Z40615-W20-233 | 557 | M00 | DEAD | 557 M00+M08 deadで、data採れず
| Z40615-W21-004 | 557 | M08 | DEAD | 557 M00+M08 deadで、data採れず
23 | Z40615-W21-059 | 558 | S04 | DEAD |  | x | x
24 | Z40617-W02-116 | 559 | M08 | LGS | cold 20uA測定なくreplaceした。Cold 20uA->NGとしておく。 |  | x |  | replaced
25 | Z40617-W18-014 | 571 | E05 | LGS | cold 20uA測定なくreplaceした。Cold 20uA->NGとしておく。 |  | x |  | replaced
26 | Z40617-W18-143 | 573 | S04 | LGS | cold 20uA測定なくreplaceした。Cold 20uA->NGとしておく。 |  | x |  | replaced
27 | Z40617-W19-177 | 577 | S04 | LGS | cold 20uA測定なくreplaceを開始して、現在は、chipが無い状態。Cold 20uA->NGとしておく。 |  | x
28 | Z40615-W22-232 | 585 | S11 | LGS | cold 20uA測定なくreplaceを開始して、現在は、chipが無い状態。Cold 20uA->NGとしておく。 |  | x
29 | Z40615-W23-145 | 590 | M08 | HO- | HO @3point->Low Theshold @noise1 | x |  |  | replaced
30 | Z40615-W23-193 | 591 | M08 | HO | HOを確認できるoutput無し。 |  |  |  | replaced
31 | Z40862-W05-162 | 599 | S12 | STUCK | STUCK like :PipeLine test OKだが、noise1で、peakあり。詳しい、chが不明。交換時は、要確認。加えて、全chで、offset高め。 | x | x |  | Full hybrid
32 | Z40615-W21-144 | 639 | E13 | DEAD | deadの痕跡を発見出来ず。 |  |  |  | replaced
33 | Z40860-W04-198 | 642 | S12 | NO+ | 紙のデータシートにreplace後のASICの記述発見出来ず。 | x | x |  | replaced
34 | Z40860-W04-209 | 643 | S02 | NO- | 3pointで、NOではあるが、High Gainでもあり、noise1では、thresholdは、低くでる。紙のデータシートにreplace後のASICの記述発見出来ず。 | x | x |  | replaced
35 | Z40860-W08-085 | 645 | S11 | LGS | 紙のデータシートにreplace後のASICの記述発見出来ず。 | OK | x |  | replaced
36 | Z40860-W08-109 | 648 | S02 | LGS | 紙のデータシートにreplace後のASICの記述発見出来ず。 | OK | x | OK | replaced
37 | Z40617-W11-140 | 690 | M00 | DEAD | 交換理由わからず->DEADとした。(2003.11.20) |  |  |  | replaced
| Z40617-W11-187 | 690 | S10 | DEAD | 交換理由わからず->DEADとした。(2003.11.20) |  |  |  | replaced
| Z40617-W11-196 | 690 | E13 | DEAD | 交換理由わからず->DEADとした。(2003.11.20) |  |  |  | replaced
38 | Z40617-W12-120 | 697 | E13 | LGS |  | OK | x | OK
39 | Z41037-W11-232 | 701 | S11 | NO+ |  | x | x
40 | Z40801-W08-240 | 708 | M08 | NO+ |  | x | x
41 | Z40801-W09-046 | 714 | S09 | DEAD |  |  |  |  | replaced
42 | Z40801-W09-047 | 714 | S10 | DEAD |  |  |  |  | replaced
43 | Z40617-W21-154 | 720 | E05 | LGS |  | OK | x | OK
44 | Z40671-W21-251 | 723 | M08 | DEAD |  | x | x |  | replaced
45 | Z40671-W04-118 | 732 | M00 | NO+ |  | x | x
46 | Z40617-W05-019 | 736 | S11 | LGS |  | OK | x | OK
47 | Z40860-W01-018 | 741 | S03 | STUCK | STUCK like :PipeLine test OKだが、noise1で、peakあり。詳しい、chが不明。交換時は、要確認。 | OK | x
48 | Z40617-W14-068 | 745 | S04 | STUCK | #stuckcell chan 596 cell 0 @PR だけ | x | OK |  | replaced
49 | Z40617-W14-082 | 745 | S12 | DEAD | SPI原簿に記述なし。"204"の次は、"205"を使うはず。の類推。 | x | x |  | replaced
50 | Z40617-W14-161 | 749 | S11 | LGS |  | OK | x | OK
51 | Z41087-W01-017 | 753 | S02 | LGS |  | Ok | x | OK
| Z41087-W01-019 | 753 | S03 | LGS |  | OK | x | OK
52 | Z40617-W15-058 | 754 | S01 | NO+ |  | x | x
53 | Z40860-W01-116 | 763 | S12 | ABC |  | x | x
54 | Z40860-W02-013 | 769 | S10 | DEAD |  | x | x |  | replaced
55 | Z40800-W04-192 | 776 | M00 | DEAD |  | x | x |  | replaced
| Z40800-W04-225 | 776 | E13 | LGS | M00交換後にLGSの見逃しを再発見（未交換） | OK | x | OK
56 | Z40800-W07-062 | 783 | E05 | ABC |  | x | x
57 | Z41037-W10-174 | 786 | E05 | LGS |  | OK | x | x
58 | Z40860-W02-205 | 792 | M00 | NO+ |  | x | x
| Z40860-W02-206 | 792 |  | HO- |  | x | x
59 | Z40603-W20-167 | 815 | S04 | STUCK | ch(529) | x | x |  | replaced
60 | Z40800-W10-086 | 856 | S03 | NO- |  | x | x
61 | Z40800-W11-040 | 868 | S09 | NO0 | 3point では、NOだが、noise1は、正常。 | x | x
62 | Z40800-W12-176 | 894 | S10 | NO- | All Chip :LowGain [SPI dacing]
63 | Z41124-W23-116 | 895 | S11 | BP | All Chip :LowGain [SPI dacing] | OK | x
64 | Z40801-W10-185 | 925 | S11 | LGS |  | OK | x | OK
65 | Z40801-W11-251 | 933 | S04 | LGS |  | OK | x | OK
66 | Z40801-W12-182 | 949 | S02 | LGS |  | x | x | OK
| Z40801-W12-190 | 949 | S04 | HO- |  | x | x
67 | Z40801-W12-221 | 958 | M08 | LGS |  | OK | x | OK
68 | Z40801-W08-052 | 992 | S04 | LGS |  | OK | x | OK
69 | Z40801-W08-173 | 1008 | S04 | LGS |  | OK | x | OK
70 | Z40603-W22-180 | 1038 | S09 | NO+ |  | x | x
71 |  | 1048 |  | ._HOLD(InEff) | Link0 :InEffあり
72 | Z40603-W25-093 | 1062 | S10 | DEAD | DEADなのかLGSなのか？で、DEADに分類した。 |  |  |  | replaced
73 | Z41125-W05-251 | 1066 | S12 | BP | 僅か。 | OK | x
74 | Z41125-W07-056 | 1070 | S02 | LowGain+ | Gain<45mV noise1で、VT50が大きめ | x | x
75 | Z41125-W10-085 | 1080 | M00 | LGS |  | x | x | x
76 | Z41087-W07-085 | 1133 | S09 | SAW |  | x | x | x | module
77 | Z41087-W10-038 | 1152 | E13 | ABC |  | x | x
78 | Z41087-W11-209 | 1155 | M08 | NO- |  | x | x
79 | Z41087-W10-081 | 1156 | S03 | LGS |  | OK | x | OK
80 | Z41088-W15-065 | 1186 | M00 | LowGain- | Gain<30mV noise1で、VT50が小さめ
81 | Z41088-W16-068 | 1207 | S10 | LGS | あまり目立たない。 | OK | x | OK
82 | Z40862-W13-069 | 1216 | S09 | LGS |  | OK | x | OK
83 | Z40860-W05-203 | 1245 | S02 | STUCK | S02ch306がPLtestOKにもかかわらず、noiseで、STUCKのように見える @PRL->保留 | OK | x
84 | Z41037-W17-042 | 1260 | E13 | DEAD | まず、DEADを交換したが、それが、HighOffset。 | x | x
| Z41037-W10-011 | 1260 | E13 | HO- | まず、DEADを交換したが、それが、HighOffset。
85 | Z41083-W06-014 | 1295 | S10 | SAW |  | x | x
86 | Z41089-W02-219 | 1358 | E05 | STUCK | 675.0 (E05) STUCK Cell | x | x |  | replaced
87 | Z41089-W04-020 | 1359 | E05 | LGS | 1359<->1360 ケーブル挿し間違いで、DAQ。データは、ReAssignしたので、そのままの表示でOK。 | x | x | x
88 | Z41083-W02-083 | 1403 | S01 | LGS |  | OK | x | x
89 | Z41083-W01-058 | 1405 | M00 | STUCK | PRのみ #stuckcell chan 45 cell 11 | x | OK
90 | Z41083-W01-029 | 1413 | S04 | ABC |  | x | x
91 | Z41089-W07-245 | 1417 | S02 | STUCK | #stuckcell chan 172 cell 9 | x | x
92 | Z41036-W08-062 | 1422 | S04 | TLF |  | x | x
93 | Z41036-W17-087 | 1425 | E05 | SAW |  | x | x | x
94 | Z41036-W17-119 | 1430 | S09 | .TOKEN | S09のせいで、E05+M08+S10のTOKEN errorが出ているようだ。 | x | x
95 | Z41036-W17-126 | 1431 | M00 | NO+ |  | x | x
96 | Z41036-W19-030 | 1434 | S10 | SAW |  | x | x | x
97 | Z41036-W19-077 | 1439 | S12 | LGS |  | x | x | x
98 | Z41036-W16-121 | 1475 | M08 | LGS |  | OK | x | OK
99 | Z41036-W16-188 | 1477 | S11 | .TOKEN | Chip S11 RTOKEN minimum Vdd 3.70 | x | x
| Z41036-W16-189 | 1477 | S12 | .TOKEN | Chip S12 TOKEN minimum Vdd 3.70 |  | x
100 | Z41037-W09-141 | 1598 | S11 | .TOKEN | S11のせいで、S09+S10のTOKEN errorが出ているようだ。 | x | x
101 | Z40919-W11-003 | 1609 | M00 | BP |  | x | x | x
| Z40919-W11-019 | 1609 | E05 | BP |  | x | x | x
102 | Z41037-W06-035 | 1622 | S12 | NO+
103 | Z41037-W06-053 | 1623 | E05 | ABC | LGSかもしれない。Noise1でABC不明瞭。 | x | x | x
104 | Z40919-W11-163 | 1632 | S09 | BP | mudule [w->OK,c->x] | OK | x | OK | module
105 | Z40919-W11-176 | 1633 | S01 | NO+ |  | x | x
106 | Z40919-W12-059 | 1636 | E05 | BP |  | OK | x | OK
107 | Z40919-W12-121 | 1637 | E13 | LGS |  | OK | x | x
108 | Z40973-W11-032 | 1642 | S04 | BP |  | OK | x | x
109 | Z40973-W11-047 | 1642 | S09 | NO+ |  | x | x
110 | Z40973-W11-149 | 1645 | S10 | LGS |  | OK | x | x
111 | Z40973-W18-024 | 1650 | S10 | BP |  | OK | x | OK
112 | Z40973-W18-035 | 1651 | S04 | .EDGE/COMP | 常時Edga ON and/or COMP=1 になっているようだ。 | x | x
113 | Z40973-W18-079 | 1652 | S12 | BP |  | OK | x | x
114 | Z40973-W20-029 | 1659 | M00 | BP |  | OK | x | x
| Z40973-W20-046 | 1659 | S09 | BP |  | x | x | x
115 | Z40973-W20-145 | 1663 | E13 | BP |  | OK | x | x
| Z40973-W20-139 | 1663 | S11 | LGS |  | x | x | x
116 | Z41084-W07-040 | 1664 | S12 | NO+ |  | x | x
117 | Z40973-W19-017 | 1678 | S12 | BP |  | OK | x | x
118 | Z40973-W20-148 | 1679 | M00 | BP |  | x | x | x
| Z40973-W20-152 | 1679 | S02 | BP |  | OK | x | x
119 | Z40973-W19-021 | 1681 | S03 | BP |  | OK | x | x
120 | Z40973-W20-192 | 1683 | S01 | BP |  | x | x | x
| Z40973-W20-194 | 1683 | S02 | BP |  | x | x | x
121 | Z40973-W19-046 | 1684 | S12 | NO- |  | x | x
122 | Z41084-W09-087 | 1689 | S11 | TLF |  | x | x
123 | Z41084-W09-117 | 1690 | S09 | LGS |  | OK | x | x
124 | Z41084-W09-142 | 1691 | S09 | LGS |  | OK | x | OK
125 | Z40973-W19-142 | 1694 | M00 | BP |  | x | x | x
126 | Z40973-W20-234 | 1700 | S03 | BP |  | OK | x | OK
| Z40973-W20-235 | 1700 | S04 | BP |  | x | x | x
| Z40973-W20-248 | 1700 | E13 | .TOKEN | Chip E13 RTOKEN minimum Vdd 3.60 | OK | x
127 | Z41084-W10-198 | 1733 | S09 | LGS |  | x | x | x
128 | Z41083-W08-017 | 1783 | S03 | STUCK | #stuckcell chan 472 cell 0 | x | x
129 | Z41083-W08-053 | 1786 | E05 | NO+ |  | x | x
130 | Z40803-W09-181 | 1802 | S03 | .TOKEN | Chip S3 RTOKEN minimum Vdd 3.80 @PR + 3.60 @PRL | x | x
131 | Z40803-W09-206 | 1802 | S11 | .TOKEN | Chip S11 RTOKEN minimum Vdd 3.60 | OK | x
132 | Z40918-W08-194 | 1882 | S11 | LGS |  | OK | x | OK
133 | Z40918-W16-145 | 1889 | S10 | BP |  | OK | x | OK
134 | Z40918-W16-204 | 1891 | S01 | BP |  | OK | x | OK
135 | Z40918-W16-253 | 1892 | S03 | ABC |  | x | x
136 |  | 1894 |  | ._HOLD | 低温でVddかからず。 | x | x